## Нерециклирана хартия
Приложение № 1 "Доставка на копирна хартия (нерециклирана) за нуждите на Изпълнителна агенция "Автомобилна администрация" Техническо предложение - подава се в СЕВОП
Изискване на възложителя |  |  |  | Техническо предложение на участника
1 | 2 | 3 | 4 | 5 | 6 | 7
No | вид артикул | Спецификации на артикулите на Възложителя: Параметри (Стандарт или еквивалент): Изисквано | Мярка | Марка и модел на предлаганата от участника копирна хартия | Спецификация на предлаганите артикули съгласно изискванията на Възложителя посочени в колона 3. | Мярка
| Хартия копирна А4 /500 листа в опаковка/ Нерециклирана | Формат: А4 | опаковка |  |  | опаковка
Маса на единица площ /g/m2 (БДС EN ISO 536:2012): 80 ±3 g/m2
CIE Белота (D65/10(+UV) БДС ISO 11475:2004) : Min. 158
Непрозрачност % (БДС ISO 2471:2012): Min. 91 %
1 |  | Съдържание на влага % (БДС EN ISO 287): Mах. 5.2 %
Дебелина /микрометри/ (БДС EN ISO 534:2012): Min.103
ISO Степен на белота (Яркост), (ISO 2470-1 2009): Min. 95%
Грапавост ml/min, (БДС 17367:1995): Средно от двете страни 220 ± 50
| Хартия копирна А3 /500 листа в опаковка/ Нерециклирана | Формат: А3 | опаковка |  |  | опаковка
Маса на единица площ /g/m2 (БДС EN ISO 536:2012): 80 ±3 g/m2
CIE Белота (D65/10(+UV) БДС ISO 11475:2004) : Min. 158
Непрозрачност % (БДС ISO 2471:2012): Min. 91 %
1 |  | Съдържание на влага % (БДС EN ISO 287): Mах. 5.2 %
Дебелина /микрометри/ (БДС EN ISO 534:2012): Min.103
ISO Степен на белота (Яркост), (ISO 2470-1 2009): Min. 95%
Грапавост ml/min, (БДС 17367:1995): Средно от двете страни 220 ± 50
Участниците трябва да предложат копирна хартия (нерециклирана), съответстваща на предложената от тях в централизираната обществена поръчка на ЦОП.
Участниците трябва да посочат марката, модела и спецификациите на предлаганата копирна хартия, включително мярката, като съответно попълват колони 5, 6 и 7 съобразно изискванията на възложителя.
Залежка: При несъответствие на спецификацията на предложените от участника артикули в колона № 5, 6 и 7 с подадената спецификация на предложените от участника артикули в проведената централизирана обществената поръчка от ЦОП, участникът се отстранява.